## MONOBLOCK PD150
poz. | OPIS STAVKE | jedinica mjere | komada | veleprodajna cijena | ukupno veleprodajna cijena
1 | odvodni kanal ACO MONOBLOCK PD150 - natur | kom | 0 |  | 0 | #VALUE!
Dobava kanala za linijsku odvodnju, razreda opterećenja do D400 prema HRN EN1433. Kanal se odlikuje većom brzinom otjecanja vode i boljim efektom samočišćenja, a izrađen je iz polimernog betona ili jednakovrijednog materijala, uz kriterij jednakovrijednosti materijala: - dubina prodora vode 0 mm - vlačna čvrstoća ≥22N/mm² - tlačna čvrstoća ≥90 N/mm² - hrapavost površine cca. 25 µm. Tijelo kanala je monolitno od polimerbetona ili jednakovrijednog materijala NATUR boje s otvorima u obliku rešetke. Građevinska dužina 100 cm, građevinska širina 20 cm, svjetla širina 15 cm, ukupna visina 27 cm, težina minimalno 53 kg, poprečni presjek minimalno 223 cm2, za razred opterećena D400 u skladu s HRN EN 1433. Kanal se izvodi polaganjem na zemljo-vlažnu betonsku podlogu marke C 20/25 agregata frakcije 0 -16 drobljenog kamena u debljini sloja 15 cm, bočno kanal založiti betonom. U slučaju potrebe postizanja vodonepropusnog spoja između tijela kanala na tvornički definiranim utorima nanijeti PU brtvilo kao Sikaflex PRO3 WF. Gornji rub kanala se izvodi u razini 2 - 5 mm ispod kote gotove završne okolne površine. Sve sa priborom za montažu do potpune funkcionalnosti.
2 | odvodni kanal ACO MONOBLOCK PD150 - antracit | kom | 0 |  | 0
Dobava kanala za linijsku odvodnju, razreda opterećenja do D400 prema HRN EN1433. Kanal se odlikuje većom brzinom otjecanja vode i boljim efektom samočišćenja, a izrađen je iz polimernog betona ili jednakovrijednog materijala , uz kriterij jednakovrijednosti materijala: - dubina prodora vode 0 mm - vlačna čvrstoća ≥22N/mm² - tlačna čvrstoća ≥90 N/mm² - hrapavost površine cca. 25 µm. Tijelo kanala je monolitno od polimerbetona ili jednakovrijednog materijala ANTRACIT boje s otvorima u obliku rešetke. Građevinska dužina 100 cm, građevinska širina 20 cm, svjetla širina 15 cm, ukupna visina 27 cm, težina minimalno 53 kg, poprečni presjek minimalno 223 cm2, za razred opterećenja D400 u skladu s HRN EN 1433. Kanal se izvodi polaganjem na zemljo-vlažnu betonsku podlogu marke C 20/25 agregata frakcije 0 -16 drobljenog kamena u debljini sloja 15 cm, bočno kanal založiti betonom. U slučaju potrebe postizanja vodonepropusnog spoja između tijela kanala na tvornički definiranim utorima nanijeti PU brtvilo kao Sikaflex PRO3 WF. Gornji rub kanala se izvodi u razini 2 - 5 mm ispod kote gotove završne okolne površine. Sve sa priborom za montažu do potpune funkcionalnosti.
3 | revizijski element ACO MONOBLOCK PD150 | kom | 0 |  | 0 | #VALUE!
Dobava revizijskog elementa za linijsku odvodnju, razreda opterećenja do D400 prema HRN EN1433. Revizija je izrađena je iz polimernog betona ili jednakovrijednog materijala , uz kriterij jednakovrijednosti materijala: - dubina prodora vode 0 mm - vlačna čvrstoća ≥22N/mm² - tlačna čvrstoća ≥90 N/mm² - hrapavost površine cca. 25 µm. Revizijski element za monolitni kanal, tijelo revizijskog elementa od polimernog betona sa zaštitnim rubom i rešetkom iz lijevanog željeza za reviziju kanala, klase opterećenja D400/E600 duljine 50 cm, građevinske širine 20 cm, visine 28 cm i težine minimalno 28 kg. Revizija sa izljevom DN150 za izbijanje na gradilištu. Sve ostalo izvesti kao u opisu prethodne stavke.
4 | sabirni element ACO MONOBLOCK PD150, izljev DN150 | kom | 0 |  | 0 | #VALUE!
Dobava sabirnika za linijsku odvodnju, razreda opterećenja do D400 prema HRN EN1433, s taložnom posudom od PVC. Sabirnik je izrađen je iz polimernog betona ili jednakovrijednog materijala , uz kriterij jednakovrijednosti materijala: - dubina prodora vode 0 mm - vlačna čvrstoća ≥22N/mm² - tlačna čvrstoća ≥90 N/mm² - hrapavost površine cca. 25 µm. Sabirni element za monolitni kanal sa bočnim izljevom DN150, tijelo sabirnika od polimernog betona sa zaštitnim okvirom i rešetkom iz lijevanog željeza za reviziju kanala i spoj na odvodni sustav, klase opterećenja D400/E600 duljine 50 cm, građevinske širine 20 cm, visine 59,5 cm, težine minimalno 45 kg. Sve ostalo izvesti kao u opisu prethodne stavke. Gornji rub rešetke se izvodi 2-5 mm ispod kote gotove završne okolne površine. Sve sa priborom za montažu do potpune funkcionalnosti.
| SVEUKUPNO |  | 0