## MONOBLOCK RD200
poz. | OPIS STAVKE | jedinica mjere | komada | veleprodajna cijena | ukupno veleprodajna cijena
[6 empty] | TIP 0 | TIP 10 | TIP 20
1 | odvodni kanal ACO MONOBLOCK RD200 WT s integriranom brtvom - natur | kom
| Dobava kanala za linijsku odvodnju, razreda opterećenja do F900 prema HRN EN1433. Kanal ima integriranu EPDM brtvu za postizanje apsolutne vodonepropusnosti spojeva i odlikuje se većom brzinom otjecanja vode i boljim efektom samočišćenja, a izrađen je iz polimernog betona ili jednakovrijednog materijala , uz kriterij jednakovrijednosti materijala: - dubina prodora vode 0 mm - vlačna čvrstoća ≥22N/mm² - tlačna čvrstoća ≥90 N/mm² - hrapavost površine cca. 25 µm. Tijelo kanala je monolitno od polimerbetona ili jednakovrijednog materijala NATUR boje s otvorima u obliku rešetke s površinom upojnih otvora 500 cm2/m. Građevinska dužina 100 cm, građevinska širina 26 cm, svjetla širina 20 cm, ukupna visina: TIP 0 - 33 cm, poprečni presjek minimalno 305 cm2, težina minimalno 90 kg TIP 10 - 43 cm, poprečni presjek minimalno 505 cm2, težina minimalno 101 kg TIP 20 - 53 cm, poprečni presjek minimalno 705 cm2, težina minimalno 110 kg, za razred opterećenja F900 u skladu s HRN EN 1433. Kanal se izvodi polaganjem na zemljo-vlažnu betonsku podlogu marke C 20/25 agregata frakcije 0 -16 drobljenog kamena u debljini sloja 15 cm, bočno kanal založiti betonom. Gornji rub kanala se izvodi u razini 2 - 5 mm ispod kote gotove završne okolne površine. Sve sa priborom za montažu do potpune funkcionalnosti. |  | TIP 0
|  |  | 0 |  | 0
|  |  | TIP 10 | TIP 2 | TIP 2
|  |  | 0 |  | 0
|  |  | TIP 20 | TIP 3 | TIP 3
|  |  | 0 |  | 0
2 | odvodni kanal ACO MONOBLOCK RD200 - natur | kom
| Dobava kanala za linijsku odvodnju, razreda opterećenja do F900 prema HRN EN1433. Kanal se odlikuje većom brzinom otjecanja vode i boljim efektom samočišćenja, a izrađen je iz polimernog betona ili jednakovrijednog materijala , uz kriterij jednakovrijednosti materijala: - dubina prodora vode 0 mm - vlačna čvrstoća ≥22N/mm² - tlačna čvrstoća ≥90 N/mm² - hrapavost površine cca. 25 µm. Tijelo kanala je monolitno od polimerbetona ili jednakovrijednog materijala NATUR boje s otvorima u obliku rešetke s površinom upojnih otvora 500 cm2/m. Građevinska dužina 100 cm, građevinska širina 26 cm, svjetla širina 20 cm, ukupna visina: TIP 0 - 33 cm, poprečni presjek minimalno 305 cm2, težina minimalno 90 kg TIP 10 - 43 cm, poprečni presjek minimalno 505 cm2, težina minimalno 101 kg TIP 20 - 53 cm, poprečni presjek minimalno 705 cm2, težina minimalno 110 kg, za razred opterećenja F900 u skladu s HRN EN 1433. Kanal se izvodi polaganjem na zemljo-vlažnu betonsku podlogu marke C 20/25 agregata frakcije 0 -16 drobljenog kamena u debljini sloja 15 cm, bočno kanal založiti betonom. U slučaju potrebe postizanja vodonepropusnog spoja između tijela kanala na tvornički definiranim utorima nanijeti PU brtvilo kao Sikaflex PRO3 WF. Gornji rub kanala se izvodi u razini 2 - 5 mm ispod kote gotove završne okolne površine. Sve sa priborom za montažu do potpune funkcionalnosti. |  | TIP 0
|  |  | 0 |  | 0
|  |  | TIP 10 | TIP 2 | TIP 2
|  |  | 0 |  | 0
|  |  | TIP 20 | TIP 3 | TIP 3
|  |  | 0 |  | 0
3 | odvodni kanal ACO MONOBLOCK RD200 - antracit | kom
| Dobava kanala za linijsku odvodnju, razreda opterećenja do F900 prema HRN EN1433. Kanal se odlikuje većom brzinom otjecanja vode i boljim efektom samočišćenja, a izrađen je iz polimernog betona ili jednakovrijednog materijala , uz kriterij jednakovrijednosti materijala: - dubina prodora vode 0 mm - vlačna čvrstoća ≥22N/mm² - tlačna čvrstoća ≥90 N/mm² - hrapavost površine cca. 25 µm. Tijelo kanala je monolitno od polimerbetona ili jednakovrijednog materijala ANTRACIT boje s otvorima u obliku rešetke s površinom upojnih otvora 500 cm2/m. Građevinska dužina 100 cm, građevinska širina 26 cm, svjetla širina 20 cm, ukupna visina: TIP 0 - 33 cm, poprečni presjek minimalno 305 cm2, težina minimalno 90 kg TIP 10 - 43 cm, poprečni presjek minimalno 505 cm2, težina minimalno 101 kg TIP 20 - 53 cm, poprečni presjek minimalno 705 cm2, težina minimalno 110 kg, za razred opterećenja F900 u skladu s HRN EN 1433. Kanal se izvodi polaganjem na zemljo-vlažnu betonsku podlogu marke C 20/25 agregata frakcije 0 -16 drobljenog kamena u debljini sloja 15 cm, bočno kanal založiti betonom. U slučaju potrebe postizanja vodonepropusnog spoja između tijela kanala na tvornički definiranim utorima nanijeti PU brtvilo kao Sikaflex PRO3 WF. Gornji rub kanala se izvodi u razini 2 - 5 mm ispod kote gotove završne okolne površine. Sve sa priborom za montažu do potpune funkcionalnosti. |  | TIP 0
|  |  | 0 |  | 0
TIP 10
|  |  | 0 |  | 0
TIP 20
|  |  | 0 |  | 0
4 | revizijski element ACO MONOBLOCK RD200 WT s integriranom brtvom - natur | kom |  |  |  | #VALUE!
| Dobava revizijskog elementa za linijsku odvodnju, razreda opterećenja do F900 prema HRN EN1433. Revizijski element ima integriranu EPDM brtvu za postizanje apsolutne vodonepropusnosti spojeva i izrađen je iz polimernog betona ili jednakovrijednog materijala , uz kriterij jednakovrijednosti materijala: - dubina prodora vode 0 mm - vlačna čvrstoća ≥22N/mm² - tlačna čvrstoća ≥90 N/mm² - hrapavost površine cca. 25 µm. Revizijski element za monolitni kanal, tijelo revizijskog elementa od polimernog betona sa zaštitnim rubom i rešetkom iz lijevanog željeza za reviziju kanala, klase opterećenja F900 duljine 66 cm, građevinske širine 26 cm, ukupne visine: TIP 0 - 33 cm, poprečni presjek minimalno 305 cm2, težina minimalno 50 kg TIP 10 - 43 cm, poprečni presjek minimalno 505 cm2, težina minimalno 55 kg TIP 20 - 53 cm, poprečni presjek minimalno 705 cm2, težina minimalno 65 kg. Revizija sa vertikalnim izljevom DN150 za izbijanje na gradilištu. Sve ostalo izvesti kao u opisu prethodne stavke. |  | NATUR
|  |  | 0 |  | 0
5 | revizijski element ACO MONOBLOCK RD200 | kom |  |  |  | #VALUE! | #VALUE!
| Dobava revizijskog elementa za linijsku odvodnju, razreda opterećenja do F900 prema HRN EN1433. Revizija je izrađena iz polimernog betona ili jednakovrijednog materijala , uz kriterij jednakovrijednosti materijala: - dubina prodora vode 0 mm - vlačna čvrstoća ≥22N/mm² - tlačna čvrstoća ≥90 N/mm² - hrapavost površine cca. 25 µm. Revizijski element za monolitni kanal, tijelo revizijskog elementa od polimernog betona sa zaštitnim rubom i rešetkom iz lijevanog željeza za reviziju kanala, klase opterećenja F900 duljine 66 cm, građevinske širine 26 cm, ukupne visine: TIP 0 - 33 cm, poprečni presjek minimalno 305 cm2, težina minimalno 50 kg TIP 10 - 43 cm, poprečni presjek minimalno 505 cm2, težina minimalno 55 kg TIP 20 - 53 cm, poprečni presjek minimalno 705 cm2, težina minimalno 65 kg. Revizija sa vertikalnim izljevom DN150 za izbijanje na gradilištu. Sve ostalo izvesti kao u opisu prethodne stavke. |  | NATUR
|  |  | 0 |  | 0
ANTRACIT
|  |  | 0 |  | 0
6 | sabirni element ACO MONOBLOCK RD200, izljev DN150 | kom |  |  |  | #VALUE! | #VALUE!
| Dobava sabirnika za linijsku odvodnju, razreda opterećenja do F900 prema HRN EN1433, s taložnom posudom od PVC. Sabirnik je izrađen je iz polimernog betona ili jednakovrijednog materijala , uz kriterij jednakovrijednosti materijala: - dubina prodora vode 0 mm - vlačna čvrstoća ≥22N/mm² - tlačna čvrstoća ≥90 N/mm² - hrapavost površine cca. 25 µm. Sabirni element za monolitni kanal sa bočnim izljevom DN150, tijelo od polimernog betona sa zaštitnim okvirom i pokrovnom rešetkom iz lijevanog željeza za klasu opterećenja F900, duljine 66 cm , građevinske širine 26 cm, ukupne visine: TIP 0 - 72,5 cm, poprečni presjek minimalno 305 cm2, težina minimalno 72 kg TIP 10 - 82,5 cm, poprečni presjek minimalno 505 cm2, težina minimalno 84 kg TIP 20 - 92,5 cm, poprečni presjek minimalno 705 cm2, težina minimalno 99 kg. Sve ostalo izvesti kao u opisu prethodne stavke. Gornji rub rešetke se izvodi 2-5 mm ispod kote gotove završne okolne površine. Sve sa priborom za montažu do potpune funkcionalnosti. |  | NATUR
|  |  | 0 |  | 0
ANTRACIT
|  |  | 0 |  | 0
7 | sabirni element ACO MONOBLOCK RD200, izljev DN200 | kom |  |  |  | #VALUE! | #VALUE!
| Dobava sabirnika za linijsku odvodnju, razreda opterećenja do F900 prema HRN EN1433, s taložnom posudom od PVC. Sabirnik je izrađen je iz polimernog betona ili jednakovrijednog materijala , uz kriterij jednakovrijednosti materijala: - dubina prodora vode 0 mm - vlačna čvrstoća ≥22N/mm² - tlačna čvrstoća ≥90 N/mm² - hrapavost površine cca. 25 µm. Sabirni element za monolitni kanal sa bočnim izljevom DN200, tijelo od polimernog betona sa zaštitnim okvirom i pokrovnom rešetkom iz lijevanog željeza za klasu opterećenja F900, duljine 66 cm , građevinske širine 26 cm, ukupne visine: TIP 0 - 72,5 cm, poprečni presjek minimalno 305 cm2, težina minimalno 72 kg TIP 10 - 82,5 cm, poprečni presjek minimalno 505 cm2, težina minimalno 84 kg TIP 20 - 92,5 cm, poprečni presjek minimalno 705 cm2, težina minimalno 99 kg. Sve ostalo izvesti kao u opisu prethodne stavke. Gornji rub rešetke se izvodi 2-5 mm ispod kote gotove završne okolne površine. Sve sa priborom za montažu do potpune funkcionalnosti. |  | NATUR
|  |  | 0 |  | 0
ANTRACIT
|  |  | 0 |  | 0
| SVEUKUPNO |  | 0